## Feuil1
Job | type essais | temperature | R | Frequence | format | matiere | cycle | date | preparateur | controleur | STL | F-STL | suivi extenso | arret | cycle | prefixe | nom | temperature | Frequence | deltaepsilon | epsilonmax | niveau max | moyenne | alternée | min | cycle mini
8030-13302 | LOAD | NA | 0 | 1-120-1 | 485-920-525 F | Ti6242 | Trapeze | 42963 | JGA | THO |  |  | 1 | 0 |  | 34956.001 CDF | 3A | 23 | 1-120-1 |  |  | 869 |  |  | 0 | 7200 | 0
8030-13302 | LOAD | NA | 0 | 1-120-1 | 485-920-525 F | Ti6242 | Trapeze | 42963 | JGA | THO |  |  | 1 | 0 |  | 34956.001 CDF | 3N | 23 | 1-120-1 |  |  | 869 |  |  | 0 | 7200 | 0
8030-13302 | LOAD | NA | 0 | 1-120-1 | 485-920-525 F | Ti6242 | Trapeze | 42963 | JGA | THO |  |  | 1 | 0 |  | 34956.001 CDF | 5V | 23 | 1-120-1 |  |  | 869 |  |  | 0 | 3300 | 0
8030-13302 | LOAD | NA | 0 | 1-120-1 | 485-920-525 F | Ti6242 | Trapeze | 42963 | JGA | THO |  |  | 1 | 0 |  | 34956.001 CDF | 5W | 23 | 1-120-1 |  |  | 869 |  |  | 0 | 3300 | 0
8030-13302 | LOAD | NA | 0 | 1-120-1 | 485-920-525 F | Ti6242 | Trapeze | 42963 | JGA | THO |  |  | 1 | 0 |  | 34956.001 CDF | [10 empty] | 0
8030-13302 | LOAD | NA | 0 | 1-120-1 | 485-920-525 F | Ti6242 | Trapeze | 42963 | JGA | THO |  |  | 1 | 0 |  | 34956.001 CDF | [10 empty] | 0
8030-13302 | LOAD | NA | 0 | 1-120-1 | 485-920-525 F | Ti6242 | Trapeze | 42963 | JGA | THO |  |  | 1 | 0 |  | 34956.001 CDF | [10 empty] | 0
8030-13302 | LOAD | NA | 0 | 1-120-1 | 485-920-525 F | Ti6242 | Trapeze | 42963 | JGA | THO |  |  | 1 | 0 |  | 34956.001 CDF | [10 empty] | 0
8030-13302 | LOAD | NA | 0 | 1-120-1 | 485-920-525 F | Ti6242 | Trapeze | 42963 | JGA | THO |  |  | 1 | 0 |  | 34956.001 CDF | [10 empty] | 0
8030-13302 | LOAD | NA | 0 | 1-120-1 | 485-920-525 F | Ti6242 | Trapeze | 42963 | JGA | THO |  |  | 1 | 0 |  | 34956.001 CDF | [10 empty] | 0
8030-13302 | LOAD | NA | NA | 1-120-1 | 485-920-525 F | Ti6242 | Trapeze | 42963 | JGA | THO |  |  | 1 | 0 |  | 34956.001 CDF | [10 empty] | 0
8030-13302 | LOAD | NA | NA | 1-120-1 | 485-920-525 F | Ti6242 | Trapeze | 42963 | JGA | THO |  |  | 1 | 0 |  | 34956.001 CDF | [10 empty] | 0
8030-13302 | LOAD | NA | NA | 1-120-1 | 485-920-525 F | Ti6242 | Trapeze | 42963 | JGA | THO |  |  | 1 | 0 |  | 34956.001 CDF | [10 empty] | 0
8030-13302 | LOAD | NA | NA | 1-120-1 | 485-920-525 F | Ti6242 | Trapeze | 42963 | JGA | THO |  |  | 1 | 0 |  | 34956.001 CDF | [10 empty] | 0
8030-13302 | LOAD | NA | NA | 1-120-1 | 485-920-525 F | Ti6242 | Trapeze | 42963 | JGA | THO |  |  | 1 | 0 |  | 34956.001 CDF | [10 empty] | 0
8030-13302 | LOAD | NA | NA | 1-120-1 | 485-920-525 F | Ti6242 | Trapeze | 42963 | JGA | THO |  |  | 1 | 0 |  | 34956.001 CDF | [10 empty] | 0
8030-13302 | LOAD | NA | NA | 1-120-1 | 485-920-525 F | Ti6242 | Trapeze | 42963 | JGA | THO |  |  | 1 | 0 |  | 34956.001 CDF | [10 empty] | 0
8030-13302 | LOAD | NA | NA | 1-120-1 | 485-920-525 F | Ti6242 | Trapeze | 42963 | JGA | THO |  |  | 1 | 0 |  | 34956.001 CDF | [10 empty] | 0
8030-13302 | LOAD | NA | NA | 1-120-1 | 485-920-525 F | Ti6242 | Trapeze | 42963 | JGA | THO |  |  | 1 | 0 |  | 34956.001 CDF | [10 empty] | 0
8030-13302 | LOAD | NA | NA | 1-120-1 | 485-920-525 F | Ti6242 | Trapeze | 42963 | JGA | THO |  |  | 1 | 0 |  | 34956.001 CDF | [10 empty] | 0
8030-13302 | LOAD | NA | NA | 1-120-1 | 485-920-525 F | Ti6242 | Trapeze | 42963 | JGA | THO |  |  | 1 | 0 |  | 34956.001 CDF | [10 empty] | 0
8030-13302 | LOAD | NA | NA | 1-120-1 | 485-920-525 F | Ti6242 | Trapeze | 42963 | JGA | THO |  |  | 1 | 0 |  | 34956.001 CDF | [10 empty] | 0
8030-13302 | LOAD | NA | NA | 1-120-1 | 485-920-525 F | Ti6242 | Trapeze | 42963 | JGA | THO |  |  | 1 | 0 |  | 34956.001 CDF | [10 empty] | 0
8030-13302 | LOAD | NA | NA | 1-120-1 | 485-920-525 F | Ti6242 | Trapeze | 42963 | JGA | THO |  |  | 1 | 0 |  | 34956.001 CDF | [10 empty] | 0
8030-13302 | LOAD | NA | NA | 1-120-1 | 485-920-525 F | Ti6242 | Trapeze | 42963 | JGA | THO |  |  | 1 | 0 |  | 34956.001 CDF | [10 empty] | 0
8030-13302 | LOAD | NA | NA | 1-120-1 | 485-920-525 F | Ti6242 | Trapeze | 42963 | JGA | THO |  |  | 1 | 0 |  | 34956.001 CDF | [10 empty] | 0
8030-13302 | LOAD | NA | NA | 1-120-1 | 485-920-525 F | Ti6242 | Trapeze | 42963 | JGA | THO |  |  | 1 | 0 |  | 34956.001 CDF | [10 empty] | 0
8030-13302 | LOAD | NA | NA | 1-120-1 | 485-920-525 F | Ti6242 | Trapeze | 42963 | JGA | THO |  |  | 1 | 0 |  | 34956.001 CDF | [10 empty] | 0
8030-13302 | LOAD | NA | NA | 1-120-1 | 485-920-525 F | Ti6242 | Trapeze | 42963 | JGA | THO |  |  | 1 | 0 |  | 34956.001 CDF | [10 empty] | 0
8030-13302 | LOAD | NA | NA | 1-120-1 | 485-920-525 F | Ti6242 | Trapeze | 42963 | JGA | THO |  |  | 1 | 0 |  | 34956.001 CDF | [10 empty] | 0
8030-13302 | LOAD | NA | NA | 1-120-1 | 485-920-525 F | Ti6242 | Trapeze | 42963 | JGA | THO |  |  | 1 | 0 |  | 34956.001 CDF | [10 empty] | 0
8030-13302 | LOAD | NA | NA | 1-120-1 | 485-920-525 F | Ti6242 | Trapeze | 42963 | JGA | THO |  |  | 1 | 0 |  | 34956.001 CDF | [10 empty] | 0
8030-13302 | LOAD | NA | NA | 1-120-1 | 485-920-525 F | Ti6242 | Trapeze | 42963 | JGA | THO |  |  | 1 | 0 |  | 34956.001 CDF | [10 empty] | 0
8030-13302 | LOAD | NA | NA | 1-120-1 | 485-920-525 F | Ti6242 | Trapeze | 42963 | JGA | THO |  |  | 1 | 0 |  | 34956.001 CDF | [10 empty] | 0
8030-13302 | LOAD | NA | NA | 1-120-1 | 485-920-525 F | Ti6242 | Trapeze | 42963 | JGA | THO |  |  | 1 | 0 |  | 34956.001 CDF | [10 empty] | 0
8030-13302 | LOAD | NA | NA | 1-120-1 | 485-920-525 F | Ti6242 | Trapeze | 42963 | JGA | THO |  |  | 1 | 0 |  | 34956.001 CDF | [10 empty] | 0
8030-13302 | LOAD | NA | NA | 1-120-1 | 485-920-525 F | Ti6242 | Trapeze | 42963 | JGA | THO |  |  | 1 | 0 |  | 34956.001 CDF | [10 empty] | 0
8030-13302 | LOAD | NA | NA | 1-120-1 | 485-920-525 F | Ti6242 | Trapeze | 42963 | JGA | THO |  |  | 1 | 0 |  | 34956.001 CDF | [10 empty] | 0
8030-13302 | LOAD | NA | NA | 1-120-1 | 485-920-525 F | Ti6242 | Trapeze | 42963 | JGA | THO |  |  | 1 | 0 |  | 34956.001 CDF | [10 empty] | 0
8030-13302 | LOAD | NA | NA | 1-120-1 | 485-920-525 F | Ti6242 | Trapeze | 42963 | JGA | THO |  |  | 1 | 0 |  | 34956.001 CDF | [10 empty] | 0
8030-13302 | LOAD | NA | NA | 1-120-1 | 485-920-525 F | Ti6242 | Trapeze | 42963 | JGA | THO |  |  | 1 | 0 |  | 34956.001 CDF | [10 empty] | 0
8030-13302 | LOAD | NA | NA | 1-120-1 | 485-920-525 F | Ti6242 | Trapeze | 42963 | JGA | THO |  |  | 1 | 0 |  | 34956.001 CDF | [10 empty] | 0
8030-13302 | LOAD | NA | NA | 1-120-1 | 485-920-525 F | Ti6242 | Trapeze | 42963 | JGA | THO |  |  | 1 | 0 |  | 34956.001 CDF | [10 empty] | 0
8030-13302 | LOAD | NA | NA | 1-120-1 | 485-920-525 F | Ti6242 | Trapeze | 42963 | JGA | THO |  |  | 1 | 0 |  | 34956.001 CDF | [10 empty] | 0
8030-13302 | LOAD | NA | NA | 1-120-1 | 485-920-525 F | Ti6242 | Trapeze | 42963 | JGA | THO |  |  | 1 | 0 |  | 34956.001 CDF | [10 empty] | 0
8030-13302 | LOAD | NA | NA | 1-120-1 | 485-920-525 F | Ti6242 | Trapeze | 42963 | JGA | THO |  |  | 1 | 0 |  | 34956.001 CDF | [10 empty] | 0
8030-13302 | LOAD | NA | NA | 1-120-1 | 485-920-525 F | Ti6242 | Trapeze | 42963 | JGA | THO |  |  | 1 | 0 |  | 34956.001 CDF | [10 empty] | 0
8030-13302 | LOAD | NA | NA | 1-120-1 | 485-920-525 F | Ti6242 | Trapeze | 42963 | JGA | THO |  |  | 1 | 0 |  | 34956.001 CDF | [10 empty] | 0
8030-13302 | LOAD | NA | NA | 1-120-1 | 485-920-525 F | Ti6242 | Trapeze | 42963 | JGA | THO |  |  | 1 | 0 |  | 34956.001 CDF | [10 empty] | 0
8030-13302 | LOAD | NA | NA | 1-120-1 | 485-920-525 F | Ti6242 | Trapeze | 42963 | JGA | THO |  |  | 1 | 0 |  | 34956.001 CDF | [10 empty] | 0
8030-13302 | LOAD | NA | NA | 1-120-1 | 485-920-525 F | Ti6242 | Trapeze | 42963 | JGA | THO |  |  | 1 | 0 |  | 34956.001 CDF | [10 empty] | 0
8030-13302 | LOAD | NA | NA | 1-120-1 | 485-920-525 F | Ti6242 | Trapeze | 42963 | JGA | THO |  |  | 1 | 0 |  | 34956.001 CDF | [10 empty] | 0
8030-13302 | LOAD | NA | NA | 1-120-1 | 485-920-525 F | Ti6242 | Trapeze | 42963 | JGA | THO |  |  | 1 | 0 |  | 34956.001 CDF | [10 empty] | 0
8030-13302 | LOAD | NA | NA | 1-120-1 | 485-920-525 F | Ti6242 | Trapeze | 42963 | JGA | THO |  |  | 1 | 0 |  | 34956.001 CDF | [10 empty] | 0
8030-13302 | LOAD | NA | NA | 1-120-1 | 485-920-525 F | Ti6242 | Trapeze | 42963 | JGA | THO |  |  | 1 | 0 |  | 34956.001 CDF | [10 empty] | 0
8030-13302 | LOAD | NA | NA | 1-120-1 | 485-920-525 F | Ti6242 | Trapeze | 42963 | JGA | THO |  |  | 1 | 0 |  | 34956.001 CDF | [10 empty] | 0
8030-13302 | LOAD | NA | NA | 1-120-1 | 485-920-525 F | Ti6242 | Trapeze | 42963 | JGA | THO |  |  | 1 | 0 |  | 34956.001 CDF | [10 empty] | 0
8030-13302 | LOAD | NA | NA | 1-120-1 | 485-920-525 F | Ti6242 | Trapeze | 42963 | JGA | THO |  |  | 1 | 0 |  | 34956.001 CDF | [10 empty] | 0
8030-13302 | LOAD | NA | NA | 1-120-1 | 485-920-525 F | Ti6242 | Trapeze | 42963 | JGA | THO |  |  | 1 | 0 |  | 34956.001 CDF | [10 empty] | 0
8030-13302 | LOAD | NA | NA | 1-120-1 | 485-920-525 F | Ti6242 | Trapeze | 42963 | JGA | THO |  |  | 1 | 0 |  | 34956.001 CDF | [10 empty] | 0
8030-13302 | LOAD | NA | NA | 1-120-1 | 485-920-525 F | Ti6242 | Trapeze | 42963 | JGA | THO |  |  | 1 | 0 |  | 34956.001 CDF | [10 empty] | 0
8030-13302 | LOAD | NA | NA | 1-120-1 | 485-920-525 F | Ti6242 | Trapeze | 42963 | JGA | THO |  |  | 1 | 0 |  | 34956.001 CDF | [10 empty] | 0
8030-13302 | LOAD | NA | NA | 1-120-1 | 485-920-525 F | Ti6242 | Trapeze | 42963 | JGA | THO |  |  | 1 | 0 |  | 34956.001 CDF | [10 empty] | 0
8030-13302 | LOAD | NA | NA | 1-120-1 | 485-920-525 F | Ti6242 | Trapeze | 42963 | JGA | THO |  |  | 1 | 0 |  | 34956.001 CDF | [10 empty] | 0
8030-13302 | LOAD | NA | NA | 1-120-1 | 485-920-525 F | Ti6242 | Trapeze | 42963 | JGA | THO |  |  | 1 | 0 |  | 34956.001 CDF | [10 empty] | 0
8030-13302 | LOAD | NA | NA | 1-120-1 | 485-920-525 F | Ti6242 | Trapeze | 42963 | JGA | THO |  |  | 1 | 0 |  | 34956.001 CDF | [10 empty] | 0
8030-13302 | LOAD | NA | NA | 1-120-1 | 485-920-525 F | Ti6242 | Trapeze | 42963 | JGA | THO |  |  | 1 | 0 |  | 34956.001 CDF | [10 empty] | 0
8030-13302 | LOAD | NA | NA | 1-120-1 | 485-920-525 F | Ti6242 | Trapeze | 42963 | JGA | THO |  |  | 1 | 0 |  | 34956.001 CDF | [10 empty] | 0
8030-13302 | LOAD | NA | NA | 1-120-1 | 485-920-525 F | Ti6242 | Trapeze | 42963 | JGA | THO |  |  | 1 | 0 |  | 34956.001 CDF | [10 empty] | 0
8030-13302 | LOAD | NA | NA | 1-120-1 | 485-920-525 F | Ti6242 | Trapeze | 42963 | JGA | THO |  |  | 1 | 0 |  | 34956.001 CDF | [10 empty] | 0
8030-13302 | LOAD | NA | NA | 1-120-1 | 485-920-525 F | Ti6242 | Trapeze | 42963 | JGA | THO |  |  | 1 | 0 |  | 34956.001 CDF | [10 empty] | 0
8030-13302 | LOAD | NA | NA | 1-120-1 | 485-920-525 F | Ti6242 | Trapeze | 42963 | JGA | THO |  |  | 1 | 0 |  | 34956.001 CDF | [10 empty] | 0
8030-13302 | LOAD | NA | NA | 1-120-1 | 485-920-525 F | Ti6242 | Trapeze | 42963 | JGA | THO |  |  | 1 | 0 |  | 34956.001 CDF | [10 empty] | 0
8030-13302 | LOAD | NA | NA | 1-120-1 | 485-920-525 F | Ti6242 | Trapeze | 42963 | JGA | THO |  |  | 1 | 0 |  | 34956.001 CDF | [10 empty] | 0
8030-13302 | LOAD | NA | NA | 1-120-1 | 485-920-525 F | Ti6242 | Trapeze | 42963 | JGA | THO |  |  | 1 | 0 |  | 34956.001 CDF | [10 empty] | 0
8030-13302 | LOAD | NA | NA | 1-120-1 | 485-920-525 F | Ti6242 | Trapeze | 42963 | JGA | THO |  |  | 1 | 0 |  | 34956.001 CDF | [10 empty] | 0
8030-13302 | LOAD | NA | NA | 1-120-1 | 485-920-525 F | Ti6242 | Trapeze | 42963 | JGA | THO |  |  | 1 | 0 |  | 34956.001 CDF | [10 empty] | 0
8030-13302 | LOAD | NA | NA | 1-120-1 | 485-920-525 F | Ti6242 | Trapeze | 42963 | JGA | THO |  |  | 1 | 0 |  | 34956.001 CDF | [10 empty] | 0
8030-13302 | LOAD | NA | NA | 1-120-1 | 485-920-525 F | Ti6242 | Trapeze | 42963 | JGA | THO |  |  | 1 | 0 |  | 34956.001 CDF | [10 empty] | 0
8030-13302 | LOAD | NA | NA | 1-120-1 | 485-920-525 F | Ti6242 | Trapeze | 42963 | JGA | THO |  |  | 1 | 0 |  | 34956.001 CDF | [10 empty] | 0
8030-13302 | LOAD | NA | NA | 1-120-1 | 485-920-525 F | Ti6242 | Trapeze | 42963 | JGA | THO |  |  | 1 | 0 |  | 34956.001 CDF | [10 empty] | 0
8030-13302 | LOAD | NA | NA | 1-120-1 | 485-920-525 F | Ti6242 | Trapeze | 42963 | JGA | THO |  |  | 1 | 0 |  | 34956.001 CDF | [10 empty] | 0
8030-13302 | LOAD | NA | NA | 1-120-1 | 485-920-525 F | Ti6242 | Trapeze | 42963 | JGA | THO |  |  | 1 | 0 |  | 34956.001 CDF | [10 empty] | 0
8030-13302 | LOAD | NA | NA | 1-120-1 | 485-920-525 F | Ti6242 | Trapeze | 42963 | JGA | THO |  |  | 1 | 0 |  | 34956.001 CDF | [10 empty] | 0
8030-13302 | LOAD | NA | NA | 1-120-1 | 485-920-525 F | Ti6242 | Trapeze | 42963 | JGA | THO |  |  | 1 | 0 |  | 34956.001 CDF | [10 empty] | 0
8030-13302 | LOAD | NA | NA | 1-120-1 | 485-920-525 F | Ti6242 | Trapeze | 42963 | JGA | THO |  |  | 1 | 0 |  | 34956.001 CDF | [10 empty] | 0
8030-13302 | LOAD | NA | NA | 1-120-1 | 485-920-525 F | Ti6242 | Trapeze | 42963 | JGA | THO |  |  | 1 | 0 |  | 34956.001 CDF | [10 empty] | 0
8030-13302 | LOAD | NA | NA | 1-120-1 | 485-920-525 F | Ti6242 | Trapeze | 42963 | JGA | THO |  |  | 1 | 0 |  | 34956.001 CDF | [10 empty] | 0
8030-13302 | LOAD | NA | NA | 1-120-1 | 485-920-525 F | Ti6242 | Trapeze | 42963 | JGA | THO |  |  | 1 | 0 |  | 34956.001 CDF | [10 empty] | 0
8030-13302 | LOAD | NA | NA | 1-120-1 | 485-920-525 F | Ti6242 | Trapeze | 42963 | JGA | THO |  |  | 1 | 0 |  | 34956.001 CDF | [10 empty] | 0
8030-13302 | LOAD | NA | NA | 1-120-1 | 485-920-525 F | Ti6242 | Trapeze | 42963 | JGA | THO |  |  | 1 | 0 |  | 34956.001 CDF | [10 empty] | 0
8030-13302 | LOAD | NA | NA | 1-120-1 | 485-920-525 F | Ti6242 | Trapeze | 42963 | JGA | THO |  |  | 1 | 0 |  | 34956.001 CDF | [10 empty] | 0
8030-13302 | LOAD | NA | NA | 1-120-1 | 485-920-525 F | Ti6242 | Trapeze | 42963 | JGA | THO |  |  | 1 | 0 |  | 34956.001 CDF | [10 empty] | 0
8030-13302 | LOAD | NA | NA | 1-120-1 | 485-920-525 F | Ti6242 | Trapeze | 42963 | JGA | THO |  |  | 1 | 0 |  | 34956.001 CDF | [10 empty] | 0
8030-13302 | LOAD | NA | NA | 1-120-1 | 485-920-525 F | Ti6242 | Trapeze | 42963 | JGA | THO |  |  | 1 | 0 |  | 34956.001 CDF | [10 empty] | 0
8030-13302 | LOAD | NA | NA | 1-120-1 | 485-920-525 F | Ti6242 | Trapeze | 42963 | JGA | THO |  |  | 1 | 0 |  | 34956.001 CDF | [10 empty] | 0
8030-13302 | LOAD | NA | NA | 1-120-1 | 485-920-525 F | Ti6242 | Trapeze | 42963 | JGA | THO |  |  | 1 | 0 |  | 34956.001 CDF | [10 empty] | 0
8030-13302 | LOAD | NA | NA | 1-120-1 | 485-920-525 F | Ti6242 | Trapeze | 42963 | JGA | THO |  |  | 1 | 0 |  | 34956.001 CDF | [10 empty] | 0
8030-13302 | LOAD | NA | NA | 1-120-1 | 485-920-525 F | Ti6242 | Trapeze | 42963 | JGA | THO |  |  | 1 | 0 |  | 34956.001 CDF | [10 empty] | 0
8030-13302 | LOAD | NA | NA | 1-120-1 | 485-920-525 F | Ti6242 | Trapeze | 42963 | JGA | THO |  |  | 1 | 0 |  | 34956.001 CDF | [10 empty] | 0

## Insertion Job
Phase | 13
Progress | 13 Test Sub.C | Estimation du montant des essais
M1 |  |  |  | RT | ET
M2 |  | Nbre Essais | 4 | 282.2 | 330.4
M3 |  | Nbre Jours | 72.33333
N-Test EC |  | Hrs Supp | 1604 | 8.8 | 9.8
Test % | 0% |  |  | 15244 | 17040.8
Cust. | 8030
Job | 13302
Split
Cust. Name | OTTO-FUCHS KG
PO / Instructions | 4500423486 / 21F | CHECK QUANTITE
Tests type | DWELL | VALIDE
Conditions | RT
Material | Ti6242
Drawing | 485-920-525 F
Comments | attention: shot peening | CHECK Type Essai
No SPEC | 4 | ERREUR
Tooling
MRI Req
MFG Qtty | 4
MRI Nb |  | CHECK Temperature
Sub.C. | MIC | VALIDE
Sub.C.
Design
No Test MRSAS | 4
Order
Week#
Blanks Reception
Blanks Shipment
Specimens Leadtime
Specimen Reception
Test start
Test End
Test Leadtime
Turn Over €
Testing €
Turn Over €
Testing €

## MRI Req
PO - | MA | 13302 | Subcontracting Request
MRSAS Job |  |  | 8030-13302 |  |  | Material
Customer Name |  |  | OTTO-FUCHS KG |  |  | Ti6242
Customer PO |  |  | 0
Requested Delivery Date | [5 empty] | Blanks
Pricing |  |  | Book |  |  | Size | Qtty
Comments:
Requested Machining | [6 empty] | Test place
ID specimen |  |  | Drawing | Specification | Qtty / Comments / add. Process
=Feuil1!R2
=Feuil1!R3
=Feuil1!R4
=Feuil1!R5
=Feuil1!R6
=Feuil1!R7
=Feuil1!R8
=Feuil1!R9
=Feuil1!R10
=Feuil1!R11
=Feuil1!R12
=Feuil1!R13
=Feuil1!R14
=Feuil1!R15
La demande MRI regroupe tous les splits d'un job
pièces envoyées de Otto Fuchs à MRI. Mail du 31 oct

## Res Stress Req
PO: | ST | 13302 | Residual Stress - Subcontracting Request
MRSAS Job |  |  | 8030-13302 | Material | Ti6242
Customer Name |  |  | OTTO-FUCHS KG | Drawing | 485-920-525 F
Customer PO / Instructions |  |  | 4500423486 / 21F
Requested Delivery Date
Comments:
Requirements
ID specimen |  |  | Specification
- Mesure de contraintes résiduelles suivant le paragraphe 4.3.2 du DMC0107 - 0 µm (3 points à 120°) et -10 µm (3 points à 120°) suivant norme XP A 09-285 . - Retour Eprouvette chez Metcut France.

## Evaluation
Calcul des Conditions
Consignes Client | Ratio | 0 | 0 | 0 | 0 | 0 | 0 | 0 | 0 | 0 | 0
| max | 0.72 | 0.72 | 0.72 | 0.72 | 0.72 | 0.72 | 0.72 | 0.72 | 0.72 | 0.72
min
Amp
Alt
CALCUL | Moy | 0.36 | 0.36 | 0.36 | 0.36 | 0.36 | 0.36 | 0.36 | 0.36 | 0.36 | 0.36 | #VALUE! | #VALUE! | #VALUE! | #VALUE! | #VALUE! | #VALUE! | #VALUE! | #VALUE! | #VALUE! | #VALUE!
| Alt | 0.36 | 0.36 | 0.36 | 0.36 | 0.36 | 0.36 | 0.36 | 0.36 | 0.36 | 0.36 | #VALUE! | #VALUE! | #VALUE! | #VALUE! | #VALUE! | #VALUE! | #VALUE! | #VALUE! | #VALUE! | #VALUE!
| MAX | 0.72 | 0.72 | 0.72 | 0.72 | 0.72 | 0.72 | 0.72 | 0.72 | 0.72 | 0.72 | err | err | err | err | err | err | err | err | err | err
| min | 0 | 0 | 0 | 0 | 0 | 0 | 0 | 0 | 0 | 0 | #VALUE! | #VALUE! | #VALUE! | #VALUE! | #VALUE! | #VALUE! | #VALUE! | #VALUE! | #VALUE! | #VALUE!

## Fiche de données d'essais HCF 1
[6 empty] | FICHE DE DONNEES D'ESSAIS HCF |  |  |  | Page | 1 / | 1 | x
[6 empty] | ou CONTRAINTE IMPOSEE |  |  | N° Travail : |  | 8030-13302 |  | o
Température (°C) |  | NA |  | Type éprouvette |  | 485-920-525 F |  | Date |  | 2017-08-16
Rapport R |  | 0 |  | Matière |  | Ti6242 |  | Préparateur |  | JGA
Fréquence (Hz) |  | 1-120-1 |  | Forme cycle |  | Trapeze |  | Contrôleur |  | THO
No. éprouvette |  | 34956.001 CDF | 3A | 3N | 5V | 5W
No. essai
No. Fichier
Opérateur
No. Machine
Date
Température |  | (°C) | 23 | 23 | 23 | 23
Fréquence |  | (Hz) | 1-120-1 | 1-120-1 | 1-120-1 | 1-120-1
Dim 1 |  | (mm)
Dim 2 |  | (mm)
Dim 3 |  | (mm)
Consigne Client |  | R | 0 | 0 | 0 | 0
Consigne Client |  | S max | 869 | 869 | 869 | 869
s | max | (MPa) | 869 | 869 | 869 | 869
s | moy | (MPa)
s | alt | (MPa)
s | min | (MPa) | 0 | 0 | 0 | 0
Cycle Ni
Cycle Nf 75%
Cycle fin
Resultat / ERT |  | (KN)
Position rupture
Heures d'essai
Nbre cycles MINIMUM |  |  | 7200 | 7200 | 3300 | 3300
Incidents Observations (*)
Nbre Cycles estimés |  |  | 7200 | 7200 | 3300 | 3300
Heures d'essai estimées |  |  | 550 | 550 | 300 | 300
Comptage essai |  |  | 1 | 1 | 1 | 1 | 0 | 0 | 0 | 0 | 0 | 0
Hrs supp essai |  |  | 526 | 526 | 276 | 276 | 0 | 0 | 0 | 0 | 0 | 0
| Suivi extensométrique : |  | o | NON | x | OUI |  |  |  |  | Hrs Sup | 1604
[11 empty] | Nbre Essais | 4
| Arrêt des essais : |  | x | Rupture | o | Après |  |  | cycles. | 0 | Nbre Jours | 72.33333
Consignes Particulières :
Voir fiche d'Instructions Particulières jointe !
(*) : OVST: overshoot - MINI: rupture prématurée - KOUT: arrêt intempestif - RUPT: compression - TEMP: chgt/erreur température. | [10 empty] | Nbre Essais | 4
En cas de tests "VOID", douteux, rupture prématurée,..., informer le responsable du laboratoire pour suite à donner. | [10 empty] | Nbre Jours | 72.33333
Préparation Base de Données

## Page2
[6 empty] | FICHE DE DONNEES D'ESSAIS HCF |  |  |  | Page | 2 / | 1
[6 empty] | ou CONTRAINTE IMPOSEE |  |  | N° Travail : |  | 8030-13302
Température (°C) |  | NA |  | Type éprouvette |  | 485-920-525 F |  | Date |  | 2017-08-16
Rapport R |  | NA |  | Matière |  | Ti6242 |  | Préparateur |  | JGA
Fréquence (Hz) |  | 1-120-1 |  | Forme cycle |  | Trapeze |  | Contrôleur |  | THO
No. éprouvette |  | 34956.001 CDF
No. essai
No. Fichier
Opérateur
No. Machine
Date
Temp. |  | (°C)
Freq. |  | (Hz)
Dim 1 |  | (mm)
Dim 2 |  | (mm)
Dim 3 |  | (mm)
Consigne Client
Consigne Client
s | max | (MPa)
s | moy | (MPa)
s | alt | (MPa)
s | min | (MPa)
Cycle Ni
Cycle Nf 75%
Cycle fin
Resultat / ERT |  | (KN)
Position rupture
Heures d'essai
Nbre cycles MINIMUM
Incidents Observations (*)
Nbre Cycles estimés
Heures d'essai estimées
Comptage essai |  |  | 0 | 0 | 0 | 0 | 0 | 0 | 0 | 0 | 0 | 0
Hrs supp essai |  |  | 0 | 0 | 0 | 0 | 0 | 0 | 0 | 0 | 0 | 0
| Suivi extensométrique : |  | o | NON | x | OUI
| Arrêt des essais : |  | x | Rupture | o | Après |  |  | cycles. | 0
Consignes Particulières :
[11 empty] | Hrs Sup | 0
(*) : OVST: overshoot - MINI: rupture prématurée - KOUT: arrêt intempestif - RUPT: compression - TEMP: chgt/erreur température. | [10 empty] | Nbre Essais | 0
En cas de tests "VOID", douteux, rupture prématurée,..., informer le responsable du laboratoire pour suite à donner. | [10 empty] | Nbre Jours | 0

## Page3
[6 empty] | FICHE DE DONNEES D'ESSAIS HCF |  |  |  | Page | 3 / | 1
[6 empty] | ou CONTRAINTE IMPOSEE |  |  | N° Travail : |  | 8030-13302
Température (°C) |  | NA |  | Type éprouvette |  | 485-920-525 F |  | Date |  | 2017-08-16
Rapport R |  | NA |  | Matière |  | Ti6242 |  | Préparateur |  | JGA
Fréquence (Hz) |  | 1-120-1 |  | Forme cycle |  | Trapeze |  | Contrôleur |  | THO
No. éprouvette |  | 34956.001 CDF
No. essai
No. Fichier
Opérateur
No. Machine
Date
Temp. |  | (°C)
Freq. |  | (Hz)
Dim 1 |  | (mm)
Dim 2 |  | (mm)
Dim 3 |  | (mm)
Consigne Client
Consigne Client
s | max | (MPa)
s | moy | (MPa)
s | alt | (MPa)
s | min | (MPa)
Cycle Ni
Cycle Nf 75%
Cycle fin
Resultat / ERT |  | (KN)
Position rupture
Heures d'essai
Nbre cycles MINIMUM
Incidents Observations (*)
Nbre Cycles estimés
Heures d'essai estimées
Comptage essai |  |  | 0 | 0 | 0 | 0 | 0 | 0 | 0 | 0 | 0 | 0
Hrs supp essai |  |  | 0 | 0 | 0 | 0 | 0 | 0 | 0 | 0 | 0 | 0
| Suivi extensométrique : |  | o | NON | x | OUI
| Arrêt des essais : |  | x | Rupture | o | Après |  |  | cycles. | 0
Consignes Particulières :
[11 empty] | Hrs Sup | 0
(*) : OVST: overshoot - MINI: rupture prématurée - KOUT: arrêt intempestif - RUPT: compression - TEMP: chgt/erreur température. | [10 empty] | Nbre Essais | 0
En cas de tests "VOID", douteux, rupture prématurée,..., informer le responsable du laboratoire pour suite à donner. | [10 empty] | Nbre Jours | 0

## Page4
[6 empty] | FICHE DE DONNEES D'ESSAIS HCF |  |  |  | Page | 4 / | 1
[6 empty] | ou CONTRAINTE IMPOSEE |  |  | N° Travail : |  | 8030-13302
Température (°C) |  | NA |  | Type éprouvette |  | 485-920-525 F |  | Date |  | 2017-08-16
Rapport R |  | NA |  | Matière |  | Ti6242 |  | Préparateur |  | JGA
Fréquence (Hz) |  | 1-120-1 |  | Forme cycle |  | Trapeze |  | Contrôleur |  | THO
No. éprouvette |  | 34956.001 CDF
No. essai
No. Fichier
Opérateur
No. Machine
Date
Temp. |  | (°C)
Freq. |  | (Hz)
Dim 1 |  | (mm)
Dim 2 |  | (mm)
Dim 3 |  | (mm)
Consigne Client
Consigne Client
s | max | (MPa)
s | moy | (MPa)
s | alt | (MPa)
s | min | (MPa)
Cycle Ni
Cycle Nf 75%
Cycle fin
Resultat / ERT |  | (KN)
Position rupture
Heures d'essai
Nbre cycles MINIMUM
Incidents Observations (*)
Nbre Cycles estimés
Heures d'essai estimées
Comptage essai |  |  | 0 | 0 | 0 | 0 | 0 | 0 | 0 | 0 | 0 | 0
Hrs supp essai |  |  | 0 | 0 | 0 | 0 | 0 | 0 | 0 | 0 | 0 | 0
| Suivi extensométrique : |  | o | NON | x | OUI
| Arrêt des essais : |  | x | Rupture | o | Après |  |  | cycles. | 0
Consignes Particulières :
[11 empty] | Hrs Sup | 0
(*) : OVST: overshoot - MINI: rupture prématurée - KOUT: arrêt intempestif - RUPT: compression - TEMP: chgt/erreur température. | [10 empty] | Nbre Essais | 0
En cas de tests "VOID", douteux, rupture prématurée,..., informer le responsable du laboratoire pour suite à donner. | [10 empty] | Nbre Jours | 0

## Page5
[6 empty] | FICHE DE DONNEES D'ESSAIS HCF |  |  |  | Page | 5 / | 1
[6 empty] | ou CONTRAINTE IMPOSEE |  |  | N° Travail : |  | 8030-13302
Température (°C) |  | NA |  | Type éprouvette |  | 485-920-525 F |  | Date |  | 2017-08-16
Rapport R |  | NA |  | Matière |  | Ti6242 |  | Préparateur |  | JGA
Fréquence (Hz) |  | 1-120-1 |  | Forme cycle |  | Trapeze |  | Contrôleur |  | THO
No. éprouvette |  | 34956.001 CDF
No. essai
No. Fichier
Opérateur
No. Machine
Date
Temp. |  | (°C)
Freq. |  | (Hz)
Dim 1 |  | (mm)
Dim 2 |  | (mm)
Dim 3 |  | (mm)
Consigne Client
Consigne Client
s | max | (MPa)
s | moy | (MPa)
s | alt | (MPa)
s | min | (MPa)
Cycle Ni
Cycle Nf 75%
Cycle fin
Resultat / ERT |  | (KN)
Position rupture
Heures d'essai
Nbre cycles MINIMUM
Incidents Observations (*)
Nbre Cycles estimés
Heures d'essai estimées
Comptage essai |  |  | 0 | 0 | 0 | 0 | 0 | 0 | 0 | 0 | 0 | 0
Hrs supp essai |  |  | 0 | 0 | 0 | 0 | 0 | 0 | 0 | 0 | 0 | 0
| Suivi extensométrique : |  | o | NON | x | OUI
| Arrêt des essais : |  | x | Rupture | o | Après |  |  | cycles. | 0
Consignes Particulières :
[11 empty] | Hrs Sup | 0
(*) : OVST: overshoot - MINI: rupture prématurée - KOUT: arrêt intempestif - RUPT: compression - TEMP: chgt/erreur température. | [10 empty] | Nbre Essais | 0
En cas de tests "VOID", douteux, rupture prématurée,..., informer le responsable du laboratoire pour suite à donner. | [10 empty] | Nbre Jours | 0

## Page6
[6 empty] | FICHE DE DONNEES D'ESSAIS HCF |  |  |  | Page | 6 / | 1
[6 empty] | ou CONTRAINTE IMPOSEE |  |  | N° Travail : |  | 8030-13302
Température (°C) |  | NA |  | Type éprouvette |  | 485-920-525 F |  | Date |  | 2017-08-16
Rapport R |  | NA |  | Matière |  | Ti6242 |  | Préparateur |  | JGA
Fréquence (Hz) |  | 1-120-1 |  | Forme cycle |  | Trapeze |  | Contrôleur |  | THO
No. éprouvette |  | 34956.001 CDF
No. essai
No. Fichier
Opérateur
No. Machine
Date
Temp. |  | (°C)
Freq. |  | (Hz)
Dim 1 |  | (mm)
Dim 2 |  | (mm)
Dim 3 |  | (mm)
Consigne Client
Consigne Client
s | max | (MPa)
s | moy | (MPa)
s | alt | (MPa)
s | min | (MPa)
Cycle Ni
Cycle Nf 75%
Cycle fin
Resultat / ERT |  | (KN)
Position rupture
Heures d'essai
Nbre cycles MINIMUM
Incidents Observations (*)
Nbre Cycles estimés
Heures d'essai estimées
Comptage essai |  |  | 0 | 0 | 0 | 0 | 0 | 0 | 0 | 0 | 0 | 0
Hrs supp essai |  |  | 0 | 0 | 0 | 0 | 0 | 0 | 0 | 0 | 0 | 0
| Suivi extensométrique : |  | o | NON | x | OUI
| Arrêt des essais : |  | x | Rupture | o | Après |  |  | cycles. | 0
Consignes Particulières :
[11 empty] | Hrs Sup | 0
(*) : OVST: overshoot - MINI: rupture prématurée - KOUT: arrêt intempestif - RUPT: compression - TEMP: chgt/erreur température. | [10 empty] | Nbre Essais | 0
En cas de tests "VOID", douteux, rupture prématurée,..., informer le responsable du laboratoire pour suite à donner. | [10 empty] | Nbre Jours | 0

## Page7
[6 empty] | FICHE DE DONNEES D'ESSAIS HCF |  |  |  | Page | 7 / | 1
[6 empty] | ou CONTRAINTE IMPOSEE |  |  | N° Travail : |  | 8030-13302
Température (°C) |  | NA |  | Type éprouvette |  | 485-920-525 F |  | Date |  | 2017-08-16
Rapport R |  | NA |  | Matière |  | Ti6242 |  | Préparateur |  | JGA
Fréquence (Hz) |  | 1-120-1 |  | Forme cycle |  | Trapeze |  | Contrôleur |  | THO
No. éprouvette |  | 34956.001 CDF
No. essai
No. Fichier
Opérateur
No. Machine
Date
Temp. |  | (°C)
Freq. |  | (Hz)
Dim 1 |  | (mm)
Dim 2 |  | (mm)
Dim 3 |  | (mm)
Consigne Client
Consigne Client
s | max | (MPa)
s | moy | (MPa)
s | alt | (MPa)
s | min | (MPa)
Cycle Ni
Cycle Nf 75%
Cycle fin
Resultat / ERT |  | (KN)
Position rupture
Heures d'essai
Nbre cycles MINIMUM
Incidents Observations (*)
Nbre Cycles estimés
Heures d'essai estimées
Comptage essai |  |  | 0 | 0 | 0 | 0 | 0 | 0 | 0 | 0 | 0 | 0
Hrs supp essai |  |  | 0 | 0 | 0 | 0 | 0 | 0 | 0 | 0 | 0 | 0
| Suivi extensométrique : |  | o | NON | x | OUI
| Arrêt des essais : |  | x | Rupture | o | Après |  |  | cycles. | 0
Consignes Particulières :
[11 empty] | Hrs Sup | 0
(*) : OVST: overshoot - MINI: rupture prématurée - KOUT: arrêt intempestif - RUPT: compression - TEMP: chgt/erreur température. | [10 empty] | Nbre Essais | 0
En cas de tests "VOID", douteux, rupture prématurée,..., informer le responsable du laboratoire pour suite à donner. | [10 empty] | Nbre Jours | 0

## Page8
[6 empty] | FICHE DE DONNEES D'ESSAIS HCF |  |  |  | Page | 8 / | 1
[6 empty] | ou CONTRAINTE IMPOSEE |  |  | N° Travail : |  | 8030-13302
Température (°C) |  | NA |  | Type éprouvette |  | 485-920-525 F |  | Date |  | 2017-08-16
Rapport R |  | NA |  | Matière |  | Ti6242 |  | Préparateur |  | JGA
Fréquence (Hz) |  | 1-120-1 |  | Forme cycle |  | Trapeze |  | Contrôleur |  | THO
No. éprouvette |  | 34956.001 CDF
No. essai
No. Fichier
Opérateur
No. Machine
Date
Temp. |  | (°C)
Freq. |  | (Hz)
Dim 1 |  | (mm)
Dim 2 |  | (mm)
Dim 3 |  | (mm)
Consigne Client
Consigne Client
s | max | (MPa)
s | moy | (MPa)
s | alt | (MPa)
s | min | (MPa)
Cycle Ni
Cycle Nf 75%
Cycle fin
Resultat / ERT |  | (KN)
Position rupture
Heures d'essai
Nbre cycles MINIMUM
Incidents Observations (*)
Nbre Cycles estimés
Heures d'essai estimées
Comptage essai |  |  | 0 | 0 | 0 | 0 | 0 | 0 | 0 | 0 | 0 | 0
Hrs supp essai |  |  | 0 | 0 | 0 | 0 | 0 | 0 | 0 | 0 | 0 | 0
| Suivi extensométrique : |  | o | NON | x | OUI
| Arrêt des essais : |  | x | Rupture | o | Après |  |  | cycles. | 0
Consignes Particulières :
[11 empty] | Hrs Sup | 0
(*) : OVST: overshoot - MINI: rupture prématurée - KOUT: arrêt intempestif - RUPT: compression - TEMP: chgt/erreur température. | [10 empty] | Nbre Essais | 0
En cas de tests "VOID", douteux, rupture prématurée,..., informer le responsable du laboratoire pour suite à donner. | [10 empty] | Nbre Jours | 0

## Page9
[6 empty] | FICHE DE DONNEES D'ESSAIS HCF |  |  |  | Page | 9 / | 1
[6 empty] | ou CONTRAINTE IMPOSEE |  |  | N° Travail : |  | 8030-13302
Température (°C) |  | NA |  | Type éprouvette |  | 485-920-525 F |  | Date |  | 2017-08-16
Rapport R |  | NA |  | Matière |  | Ti6242 |  | Préparateur |  | JGA
Fréquence (Hz) |  | 1-120-1 |  | Forme cycle |  | Trapeze |  | Contrôleur |  | THO
No. éprouvette |  | 34956.001 CDF
No. essai
No. Fichier
Opérateur
No. Machine
Date
Temp. |  | (°C)
Freq. |  | (Hz)
Dim 1 |  | (mm)
Dim 2 |  | (mm)
Dim 3 |  | (mm)
Consigne Client
Consigne Client
s | max | (MPa)
s | moy | (MPa)
s | alt | (MPa)
s | min | (MPa)
Cycle Ni
Cycle Nf 75%
Cycle fin
Resultat / ERT |  | (KN)
Position rupture
Heures d'essai
Nbre cycles MINIMUM
Incidents Observations (*)
Nbre Cycles estimés
Heures d'essai estimées
Comptage essai |  |  | 0 | 0 | 0 | 0 | 0 | 0 | 0 | 0 | 0 | 0
Hrs supp essai |  |  | 0 | 0 | 0 | 0 | 0 | 0 | 0 | 0 | 0 | 0
| Suivi extensométrique : |  | o | NON | x | OUI
| Arrêt des essais : |  | x | Rupture | o | Après |  |  | cycles. | 0
Consignes Particulières :
[11 empty] | Hrs Sup | 0
(*) : OVST: overshoot - MINI: rupture prématurée - KOUT: arrêt intempestif - RUPT: compression - TEMP: chgt/erreur température. | [10 empty] | Nbre Essais | 0
En cas de tests "VOID", douteux, rupture prématurée,..., informer le responsable du laboratoire pour suite à donner. | [10 empty] | Nbre Jours | 0

## Page10
[6 empty] | FICHE DE DONNEES D'ESSAIS HCF |  |  |  | Page | 10 / | 1
[6 empty] | ou CONTRAINTE IMPOSEE |  |  | N° Travail : |  | 8030-13302
Température (°C) |  | NA |  | Type éprouvette |  | 485-920-525 F |  | Date |  | 2017-08-16
Rapport R |  | NA |  | Matière |  | Ti6242 |  | Préparateur |  | JGA
Fréquence (Hz) |  | 1-120-1 |  | Forme cycle |  | Trapeze |  | Contrôleur |  | THO
No. éprouvette |  | 34956.001 CDF
No. essai
No. Fichier
Opérateur
No. Machine
Date
Temp. |  | (°C)
Freq. |  | (Hz)
Dim 1 |  | (mm)
Dim 2 |  | (mm)
Dim 3 |  | (mm)
Consigne Client
Consigne Client
s | max | (MPa)
s | moy | (MPa)
s | alt | (MPa)
s | min | (MPa)
Cycle Ni
Cycle Nf 75%
Cycle fin
Resultat / ERT |  | (KN)
Position rupture
Heures d'essai
Nbre cycles MINIMUM
Incidents Observations (*)
Nbre Cycles estimés
Heures d'essai estimées
Comptage essai |  |  | 0 | 0 | 0 | 0 | 0 | 0 | 0 | 0 | 0 | 0
Hrs supp essai |  |  | 0 | 0 | 0 | 0 | 0 | 0 | 0 | 0 | 0 | 0
| Suivi extensométrique : |  | o | NON | x | OUI
| Arrêt des essais : |  | x | Rupture | o | Après |  |  | cycles. | 0
Consignes Particulières :
[11 empty] | Hrs Sup | 0
(*) : OVST: overshoot - MINI: rupture prématurée - KOUT: arrêt intempestif - RUPT: compression - TEMP: chgt/erreur température. | [10 empty] | Nbre Essais | 0
En cas de tests "VOID", douteux, rupture prématurée,..., informer le responsable du laboratoire pour suite à donner. | [10 empty] | Nbre Jours | 0